## Sagomario
IPE | dimensioni principali | [5 empty] | peso | area | Altre dimensioni/dettagli costruzione/caratteristiche | [9 empty] | superfici |  | classe EC3 | [5 empty] | caratteristiche statiche
[21 empty] | flessione |  |  | compressione |  |  | asse forte y-y |  |  |  |  | asse debole
| h | b | tw | tf | r | - | G | A | Anet | hi | d | Ø | Pmin | Pmax | - | - | u | a | AL | AG | S 235 | S 355 | S 460 | S 235 | S 355 | S 460 | Iy | Wy | Wpl, y | iy | Avz | Iz | Wz | Wpl, z | iz | Ss | IT | Iwx10-3 | - | - | - | - | - | - | - | -
Designazione | mm | mm | mm | mm | mm | - | kg/m | cm2 | cm2 | mm | mm | mm | mm | mm | - | - | mm | DEG | m2/m | m2/t | [6 empty] | cm4 | cm3 | cm3 | cm | cm2 | cm4 | cm3 | cm3 | cm | mm | cm4 | cm6 | - | - | - | - | - | - | - | -
IPE A 80 | 78 | 46 | 3.3 | 4.2 | 5 | - | 5.00469 | 6.375402 | - | 69.6 | 59.6 | - | - | - | - | - | 11.5 | 0 | 0.3248159 | 64.9023 | 1 | 1 | 1 | 1 | 1 | 1 | 64.37774 | 16.50711 | 18.97744 | 3.177709 | 3.070002 | 6.852669 | 2.979421 | 4.692463 | 1.036755 | 17.55786 | 0.4162648 | 0.09277357 | - | - | - | - | - | - | - | -
IPE 80 | 80 | 46 | 3.8 | 5.2 | 5 | - | 6.00007 | 7.643402 | - | 69.6 | 59.6 | - | - | - | - | - | 11.5 | 0 | 0.3278159 | 54.63535 | 1 | 1 | 1 | 1 | 1 | 1 | 80.13761 | 20.0344 | 23.21696 | 3.237985 | 3.577002 | 8.489021 | 3.690879 | 5.817598 | 1.053866 | 20.05786 | 0.6976755 | 0.1179964 | - | - | - | - | - | - | - | -
IPE A 100 | 98 | 55 | 3.6 | 4.7 | 7 | - | 6.892472 | 8.78022 | - | 88.6 | 74.6 | - | - | - | - | - | 13.75 | 0 | 0.3967823 | 57.56748 | 1 | 1 | 1 | 1 | 1 | 1 | 141.1603 | 28.80823 | 32.98059 | 4.009624 | 4.43742 | 13.12195 | 4.771619 | 7.537293 | 1.222493 | 21.20101 | 0.773104 | 0.2836207 | - | - | - | - | - | - | - | -
IPE 100 | 100 | 55 | 4.1 | 5.7 | 7 | - | 8.103727 | 10.32322 | - | 88.6 | 74.6 | - | - | - | - | - | 13.75 | 0 | 0.3997823 | 49.33314 | 1 | 1 | 1 | 1 | 1 | 1 | 171.0119 | 34.20239 | 39.40684 | 4.070105 | 5.08492 | 15.91865 | 5.788598 | 9.145586 | 1.241782 | 23.70101 | 1.202022 | 0.3513784 | - | - | - | - | - | - | - | -
IPE A 120 | 117.6 | 64 | 3.8 | 5.1 | 7 | - | 8.658408 | 11.02982 | - | 107.4 | 93.4 | - | - | - | - | - | 16 | 0 | 0.4715823 | 54.46524 | 1 | 1 | 1 | 1 | 1 | 2 | 257.3615 | 43.76897 | 49.87098 | 4.83045 | 5.40962 | 22.38902 | 6.996568 | 10.9782 | 1.424732 | 22.20101 | 1.041552 | 0.705024 | - | - | - | - | - | - | - | -
IPE 120 | 120 | 64 | 4.4 | 6.3 | 7 | - | 10.37002 | 13.21022 | - | 107.4 | 93.4 | - | - | - | - | - | 16 | 0 | 0.4751823 | 45.82269 | 1 | 1 | 1 | 1 | 1 | 1 | 317.7531 | 52.95886 | 60.72504 | 4.904446 | 6.30542 | 27.66815 | 8.646296 | 13.58052 | 1.447222 | 25.20101 | 1.735464 | 0.8895905 | - | - | - | - | - | - | - | -
IPE A 140 | 137.4 | 73 | 3.8 | 5.6 | 7 | - | 10.51289 | 13.39222 | - | 126.2 | 112.2 | - | - | - | - | - | 18.25 | 0 | 0.5471823 | 52.04869 | 1 | 1 | 1 | 1 | 2 | 3 | 434.8639 | 63.29896 | 71.5983 | 5.698366 | 6.21302 | 36.42363 | 9.979076 | 15.52247 | 1.64917 | 23.20101 | 1.360807 | 1.576798 | - | - | - | - | - | - | - | -
IPE 140 | 140 | 73 | 4.7 | 6.9 | 7 | - | 12.89443 | 16.42602 | - | 126.2 | 112.2 | - | - | - | - | - | 18.25 | 0 | 0.5505823 | 42.69925 | 1 | 1 | 1 | 1 | 1 | 2 | 541.2237 | 77.31768 | 88.34438 | 5.740137 | 7.64232 | 44.91777 | 12.30624 | 19.2466 | 1.653648 | 26.70101 | 2.446837 | 1.981356 | - | - | - | - | - | - | - | -
IPE A 160 | 157 | 82 | 4 | 5.9 | 9 | - | 12.70076 | 16.17931 | - | 145.2 | 127.2 | - | - | - | - | - | 20.5 | 0 | 0.6185487 | 48.70171 | 1 | 1 | 1 | 1 | 3 | 4 | 689.2753 | 87.80577 | 99.09339 | 6.527041 | 7.80131 | 54.42682 | 13.27483 | 20.69544 | 1.834115 | 26.34416 | 1.964335 | 3.094648 | - | - | - | - | - | - | - | -
IPE 160 | 160 | 82 | 5 | 7.4 | 9 | - | 15.77168 | 20.09131 | - | 145.2 | 127.2 | - | - | - | - | - | 20.5 | 0 | 0.6225487 | 39.47257 | 1 | 1 | 1 | 1 | 1 | 2 | 869.2922 | 108.6615 | 123.8597 | 6.577771 | 9.65731 | 68.31445 | 16.66206 | 26.09991 | 1.843963 | 30.34416 | 3.604337 | 3.958869 | - | - | - | - | - | - | - | -
IPE A 180 | 177 | 91 | 4.3 | 6.5 | 9 | - | 15.36819 | 19.57731 | - | 164 | 146 | M10 | 54 | 58 | - | - | 22.75 | 0 | 0.6939487 | 45.15488 | 1 | 1 | 1 | 2 | 3 | 4 | 1062.735 | 120.0831 | 135.3257 | 7.36777 | 9.19681 | 81.88556 | 17.99683 | 27.96061 | 2.045159 | 27.84416 | 2.698811 | 5.93301 | - | - | - | - | - | - | - | -
IPE 180 | 180 | 91 | 5.3 | 8 | 9 | - | 18.79864 | 23.94731 | - | 164 | 146 | M10 | 55 | 58 | - | - | 22.75 | 0 | 0.6979487 | 37.12762 | 1 | 1 | 1 | 1 | 2 | 3 | 1316.958 | 146.3287 | 166.415 | 7.415793 | 11.25131 | 100.8503 | 22.1649 | 34.59973 | 2.052155 | 31.84416 | 4.790115 | 7.431215 | - | - | - | - | - | - | - | -
IPE O 180 | 182 | 92 | 6 | 9 | 9 | - | 21.26982 | 27.09531 | - | 164 | 146 | M10 | 56 | 59 | - | - | 23 | 0 | 0.7045487 | 33.12434 | 1 | 1 | 1 | 1 | 1 | 2 | 1505.233 | 165.4102 | 189.1498 | 7.453406 | 12.69531 | 117.2926 | 25.4984 | 39.91237 | 2.080599 | 34.54416 | 6.755214 | 8.739507432 | - | - | - | - | - | - | - | -
IPE A 200 | 197 | 100 | 4.5 | 7 | 12 | - | 18.42482 | 23.47111 | - | 183 | 159 | M10 | 55 | 67 | - | - | 25 | 0 | 0.7643982 | 41.48742 | 1 | 1 | 1 | 2 | 4 | 4 | 1591.466 | 161.5701 | 181.6542 | 8.234399 | 11.46611 | 117.1684 | 23.43367 | 36.53589 | 2.234284 | 32.55887 | 4.113292 | 10.52917 | - | - | - | - | - | - | - | -
IPE 200 | 200 | 100 | 5.6 | 8.5 | 12 | - | 22.36002 | 28.48411 | - | 183 | 159 | M10 | 56 | 67 | - | - | 25 | 0 | 0.7681982 | 34.35588 | 1 | 1 | 1 | 1 | 2 | 3 | 1943.166 | 194.3166 | 220.6386 | 8.259498 | 14.00011 | 142.368 | 28.4736 | 44.61216 | 2.235656 | 36.65887 | 6.98012 | 12.98809 | - | - | - | - | - | - | - | -
IPE O 200 | 202 | 102 | 6.2 | 9.5 | 12 | - | 25.09025 | 31.96211 | - | 183 | 159 | M10 | 56 | 69 | - | - | 25.5 | 0 | 0.7789982 | 31.04784 | 1 | 1 | 1 | 1 | 1 | 2 | 2211.047 | 218.9156 | 249.4195 | 8.31728 | 15.45111 | 168.8633 | 33.11046 | 51.89215 | 2.298529 | 39.25887 | 9.445611 | 15.5659 | - | - | - | - | - | - | - | -
IPE A 220 | 217 | 110 | 5 | 7.7 | 12 | - | 22.18104 | 28.25611 | - | 201.6 | 177.6 | M12 | 65 | 71 | - | - | 27.5 | 0 | 0.8433982 | 38.02338 | 1 | 1 | 1 | 2 | 4 | 4 | 2316.505 | 213.5028 | 240.2089 | 9.054417 | 13.54911 | 171.4157 | 31.16648 | 48.48535 | 2.463026 | 34.45887 | 5.688951 | 18.70665 | - | - | - | - | - | - | - | -
IPE 220 | 220 | 110 | 5.9 | 9.2 | 12 | - | 26.19585 | 33.37051 | - | 201.6 | 177.6 | M12 | 66 | 71 | - | - | 27.5 | 0 | 0.8475982 | 32.35621 | 1 | 1 | 1 | 1 | 2 | 4 | 2771.836 | 251.9851 | 285.406 | 9.113861 | 15.88131 | 204.8858 | 37.25197 | 58.1104 | 2.477847 | 38.35887 | 9.065757 | 22.67231 | - | - | - | - | - | - | - | -
IPE O 220 | 222 | 112 | 6.6 | 10.2 | 12 | - | 29.35092 | 37.38971 | - | 201.6 | 177.6 | M12 | 67 | 73 | - | - | 28 | 0 | 0.8581982 | 29.23923 | 1 | 1 | 1 | 1 | 2 | 2 | 3134.051 | 282.347 | 321.1492 | 9.155394 | 17.66291 | 239.8251 | 42.82591 | 66.90907 | 2.532627 | 41.05887 | 12.26989 | 26.7852 | - | - | - | - | - | - | - | -
IPE A 240 | 237 | 120 | 5.2 | 8.3 | 15 | - | 26.15009 | 33.31222 | - | 220.4 | 190.4 | M16/M12 | 65 | 66/81 | - | - | 30 | 0 | 0.9178478 | 35.09922 | 1 | 1 | 2 | 2 | 4 | 4 | 3290.456 | 277.6756 | 311.5713 | 9.938625 | 16.31382 | 240.1341 | 40.02235 | 62.3992 | 2.684882 | 39.37359 | 8.35157 | 31.25669 | - | - | - | - | - | - | - | -
IPE 240 | 240 | 120 | 6.2 | 9.8 | 15 | - | 30.70623 | 39.11622 | - | 220.4 | 190.4 | M12 | 66 | 81 | - | - | 30 | 0 | 0.9218478 | 30.02152 | 1 | 1 | 1 | 1 | 2 | 4 | 3891.621 | 324.3018 | 366.6453 | 9.974402 | 19.14382 | 283.6334 | 47.27223 | 73.92391 | 2.692776 | 43.37359 | 12.87981 | 37.39118 | - | - | - | - | - | - | - | -
IPE O 240 | 242 | 122 | 7 | 10.8 | 15 | - | 34.31346 | 43.71142 | - | 220.4 | 190.4 | M16/M12 | 67 | 68/83 | - | - | 30.5 | 0 | 0.9322478 | 27.16857 | 1 | 1 | 1 | 1 | 2 | 3 | 4369.256 | 361.0955 | 410.2745 | 9.997843 | 21.35542 | 328.541 | 53.85918 | 84.39662 | 2.741557 | 46.17359 | 17.18318 | 43.67849 | - | - | - | - | - | - | - | -
IPE A 270 | 267 | 135 | 5.5 | 8.7 | 15 | - | 30.73229 | 39.14942 | - | 249.6 | 219.6 | M16 | 66/67 | 81 | - | - | 33.75 | 0 | 1.037248 | 33.75107 | 1 | 1 | 2 | 3 | 4 | 4 | 4917.293 | 368.3365 | 412.493 | 11.20728 | 18.74792 | 357.9712 | 53.03277 | 82.34461 | 3.023858 | 40.47359 | 10.29854 | 59.50564 | - | - | - | - | - | - | - | -
IPE 270 | 270 | 135 | 6.6 | 10.2 | 15 | - | 36.06684 | 45.94502 | - | 249.6 | 219.6 | M16 | 67/68 | 81 | - | - | 33.75 | 0 | 1.041048 | 28.8644 | 1 | 1 | 1 | 2 | 3 | 4 | 5789.777 | 428.8724 | 483.9968 | 11.22566 | 22.13822 | 419.868 | 62.20266 | 96.95014 | 3.022993 | 44.57359 | 15.9448 | 70.57787 | - | - | - | - | - | - | - | -
IPE O 270 | 274 | 136 | 7.5 | 12.2 | 15 | - | 42.2608 | 53.83542 | - | 249.6 | 219.6 | M16 | 68/69 | 82 | - | - | 34 | 0 | 1.051248 | 24.87524 | 1 | 1 | 1 | 1 | 2 | 3 | 6947.044 | 507.0835 | 574.6483 | 11.35968 | 25.22642 | 513.4793 | 75.51166 | 117.707 | 3.088357 | 49.47359 | 24.89675 | 87.64045 | - | - | - | - | - | - | - | -
IPE A 300 | 297 | 150 | 6.1 | 9.2 | 15 | - | 36.52292 | 46.52602 | - | 278.6 | 248.6 | M20 | 76 | 84 | - | - | 37.5 | 0 | 1.156048 | 31.65266 | 1 | 2 | 3 | 3 | 4 | 4 | 7173.491 | 483.0634 | 541.7889 | 12.41702 | 22.24722 | 518.9702 | 69.19603 | 107.3279 | 3.339822 | 42.07359 | 13.435 | 107.1598 | - | - | - | - | - | - | - | -
IPE 300 | 300 | 150 | 7.1 | 10.7 | 15 | - | 42.24243 | 53.81202 | - | 278.6 | 248.6 | M20 | 77 | 84 | - | - | 37.5 | 0 | 1.160048 | 27.46167 | 1 | 1 | 1 | 2 | 4 | 4 | 8356.103 | 557.0735 | 628.3559 | 12.46127 | 25.68172 | 603.7776 | 80.50368 | 125.2188 | 3.349646 | 46.07359 | 20.1185 | 125.9341 | - | - | - | - | - | - | - | -
IPE O 300 | 304 | 152 | 8 | 12.7 | 15 | - | 49.31952 | 62.82742 | - | 278.6 | 248.6 | M20 | 78 | 86 | - | - | 38 | 0 | 1.174248 | 23.80899 | 1 | 1 | 1 | 1 | 3 | 4 | 9994.2 | 657.5132 | 743.8189 | 12.61245 | 29.04542 | 745.7169 | 98.12065 | 152.5877 | 3.445184 | 50.97359 | 31.05733 | 157.69 | - | - | - | - | - | - | - | -
IPE A 330 | 327 | 160 | 6.5 | 10 | 18 | - | 42.96795 | 54.73624 | - | 307 | 271 | M22 | 87 | 88 | - | - | 40 | 0 | 1.250097 | 29.09372 | 1 | 1 | 3 | 3 | 4 | 4 | 10230.82 | 625.738 | 701.9284 | 13.67155 | 26.98624 | 685.1546 | 85.64433 | 133.2648 | 3.537992 | 47.58831 | 19.5724 | 171.5012 | - | - | - | - | - | - | - | -
IPE 330 | 330 | 160 | 7.5 | 11.5 | 18 | - | 49.1459 | 62.60624 | - | 307 | 271 | M22 | 88 | 88 | - | - | 40 | 0 | 1.254097 | 25.51784 | 1 | 1 | 1 | 2 | 4 | 4 | 11766.89 | 713.145 | 804.3307 | 13.70951 | 30.80874 | 788.1405 | 98.51756 | 153.6784 | 3.548077 | 51.58831 | 28.14529 | 199.0973 | - | - | - | - | - | - | - | -
IPE O 330 | 334 | 162 | 8.5 | 13.5 | 18 | - | 57.00375 | 72.61624 | - | 307 | 271 | M22 | 89 | 90 | - | - | 40.5 | 0 | 1.268097 | 22.24586 | 1 | 1 | 1 | 1 | 3 | 4 | 13910.37 | 832.9565 | 942.7864 | 13.84052 | 34.88374 | 960.3826 | 118.5657 | 184.9924 | 3.636681 | 56.58831 | 42.15322 | 245.6539 | - | - | - | - | - | - | - | -
IPE A 360 | 357.6 | 170 | 6.6 | 11.5 | 18 | - | 50.2124 | 63.96484 | - | 334.6 | 298.6 | M24 | 87/90 | 92 | - | - | 42.5 | 0 | 1.351097 | 26.90764 | 1 | 1 | 2 | 4 | 4 | 4 | 14515.45 | 811.8259 | 906.7667 | 15.06415 | 29.76384 | 944.2656 | 111.0901 | 171.8548 | 3.842169 | 50.68831 | 26.50552 | 281.9919 | - | - | - | - | - | - | - | -
IPE 360 | 360 | 170 | 8 | 12.7 | 18 | - | 57.09245 | 72.72924 | - | 334.6 | 298.6 | M24 | 88/91 | 92 | - | - | 42.5 | 0 | 1.353097 | 23.70011 | 1 | 1 | 1 | 2 | 4 | 4 | 16265.62 | 903.6454 | 1019.147 | 14.9548 | 35.13724 | 1043.45 | 122.7589 | 191.0993 | 3.78775 | 54.48831 | 37.32093 | 313.5803 | - | - | - | - | - | - | - | -
IPE O 360 | 364 | 172 | 9.2 | 14.7 | 18 | - | 66.04397 | 84.13244 | - | 334.6 | 298.6 | M24 | 89/93 | 94 | - | - | 43 | 0 | 1.366697 | 20.69375 | 1 | 1 | 1 | 1 | 3 | 4 | 19047.46 | 1046.564 | 1186.083 | 15.04654 | 40.20884 | 1251.223 | 145.4911 | 226.9201 | 3.856432 | 59.68831 | 55.75856 | 380.267 | - | - | - | - | - | - | - | -
IPE A 400 | 397 | 180 | 7 | 12 | 21 | - | 57.38003 | 73.09558 | - | 373 | 331 | M24 | 93/96 | 102 | - | - | 45 | 0 | 1.463947 | 25.51318 | 1 | 1 | 2 | 4 | 4 | 4 | 20292.57 | 1022.296 | 1143.901 | 16.66184 | 35.77558 | 1170.59 | 130.0655 | 202.0699 | 4.001813 | 55.60303 | 34.78901 | 432.2241 | - | - | - | - | - | - | - | -
IPE 400 | 400 | 180 | 8.6 | 13.5 | 21 | - | 66.30391 | 84.46358 | - | 373 | 331 | M24 | 95/98 | 102 | - | - | 45 | 0 | 1.466747 | 22.12158 | 1 | 1 | 1 | 3 | 4 | 4 | 23128.35 | 1156.417 | 1307.148 | 16.5477 | 42.69458 | 1317.821 | 146.4246 | 229.0003 | 3.949967 | 60.20303 | 51.07547 | 490.0485 | - | - | - | - | - | - | - | -
IPE O 400 | 404 | 182 | 9.7 | 15.5 | 21 | - | 75.66346 | 96.38658 | - | 373 | 331 | M24 | 96/99 | 104 | - | - | 45.5 | 0 | 1.480547 | 19.56753 | 1 | 1 | 1 | 2 | 3 | 4 | 26747.02 | 1324.11 | 1502.172 | 16.65825 | 47.98008 | 1564.247 | 171.8952 | 269.0966 | 4.028509 | 65.30303 | 73.10039 | 587.6472 | - | - | - | - | - | - | - | -
IPE A 450 | 447 | 190 | 7.6 | 13.1 | 21 | - | 67.15391 | 85.54638 | - | 420.8 | 378.8 | M27/M24 | 100/97 | 100/112 | - | - | 47.5 | 0 | 1.602747 | 23.86677 | 1 | 1 | 2 | 4 | 4 | 4 | 29758.8 | 1331.49 | 1494.288 | 18.65121 | 42.26398 | 1502.401 | 158.1474 | 245.7456 | 4.190753 | 58.40303 | 45.67156 | 704.8556 | - | - | - | - | - | - | - | -
IPE 450 | 450 | 190 | 9.4 | 14.6 | 21 | - | 77.57431 | 98.82078 | - | 420.8 | 378.8 | M24 | 95/99 | 112 | - | - | 47.5 | 0 | 1.605147 | 20.69173 | 1 | 1 | 1 | 3 | 4 | 4 | 33742.91 | 1499.685 | 1701.793 | 18.47852 | 50.84518 | 1675.858 | 176.4061 | 276.3804 | 4.118077 | 63.20303 | 66.87399 | 791.0051 | - | - | - | - | - | - | - | -
IPE O 450 | 456 | 192 | 11 | 17.6 | 21 | - | 92.3612 | 117.6576 | - | 420.8 | 378.8 | M24 | 97/100 | 114 | - | - | 48 | 0 | 1.621947 | 17.56091 | 1 | 1 | 1 | 2 | 4 | 4 | 40923.4 | 1794.886 | 2046.264 | 18.64987 | 59.40158 | 2085.363 | 217.2253 | 340.9902 | 4.209988 | 70.80303 | 109.0489 | 997.5765 | - | - | - | - | - | - | - | -
IPE A 500 | 497 | 200 | 8.4 | 14.5 | 21 | - | 79.3616 | 101.0976 | - | 468 | 426 | M27 | 100/104 | 110 | - | - | 50 | 0 | 1.741147 | 21.93941 | 1 | 1 | 1 | 4 | 4 | 4 | 42933.41 | 1727.703 | 1946.007 | 20.6076 | 50.40558 | 1939.221 | 193.9221 | 301.6212 | 4.379689 | 62.00303 | 62.77769 | 1125.23 | - | - | - | - | - | - | - | -
IPE 500 | 500 | 200 | 10.2 | 16 | 21 | - | 90.68444 | 115.5216 | - | 468 | 426 | M27 | 102/105 | 110 | - | - | 50 | 0 | 1.743547 | 19.22653 | 1 | 1 | 1 | 3 | 4 | 4 | 48198.5 | 1927.94 | 2194.118 | 20.42609 | 59.87358 | 2141.685 | 214.1685 | 335.879 | 4.305724 | 66.80303 | 89.28706 | 1249.365 | - | - | - | - | - | - | - | -
IPE O 500 | 506 | 202 | 12 | 19 | 21 | - | 107.3139 | 136.7056 | - | 468 | 426 | M27 | 104/107 | 112 | - | - | 50.5 | 0 | 1.759947 | 16.39999 | 1 | 1 | 1 | 2 | 4 | 4 | 57777.26 | 2283.686 | 2612.985 | 20.55821 | 70.20558 | 2621.746 | 259.5788 | 408.5331 | 4.379274 | 74.60303 | 143.471 | 1547.585 | - | - | - | - | - | - | - | -
IPE A 550 | 547 | 210 | 9 | 15.7 | 24 | - | 92.07141 | 117.2884 | - | 515.6 | 467.6 | M27 | 107/110 | 120 | - | - | 52.5 | 0 | 1.874796 | 20.36242 | 1 | 1 | 2 | 4 | 4 | 4 | 59979.33 | 2193.028 | 2474.66 | 22.61378 | 60.29743 | 2432.231 | 231.6411 | 361.5015 | 4.553809 | 68.51775 | 86.53243 | 1710.117 | - | - | - | - | - | - | - | -
IPE 550 | 550 | 210 | 11.1 | 17.2 | 24 | - | 105.5166 | 134.416 | - | 515.6 | 467.6 | M27 | 109/112 | 120 | - | - | 52.5 | 0 | 1.876596 | 17.78485 | 1 | 1 | 1 | 4 | 4 | 4 | 67116.46 | 2440.599 | 2787.006 | 22.34545 | 72.34123 | 2667.579 | 254.0551 | 400.5365 | 4.45485 | 73.61775 | 123.2358 | 1884.098 | - | - | - | - | - | - | - | -
IPE O 550 | 556 | 212 | 12.7 | 20.2 | 24 | - | 122.5178 | 156.0736 | - | 515.6 | 467.6 | M27 | 111/114 | 122 | - | - | 53 | 0 | 1.893396 | 15.45405 | 1 | 1 | 1 | 2 | 4 | 4 | 79157.31 | 2847.385 | 3263.379 | 22.52064 | 82.68703 | 3224.381 | 304.1869 | 480.515 | 4.545257 | 81.21775 | 187.5217 | 2302.253 | - | - | - | - | - | - | - | -
IPE A 600 | 597 | 220 | 9.8 | 17.5 | 24 | - | 107.561 | 137.0204 | - | 562 | 514 | M27 | 108/111 | 130 | - | - | 55 | 0 | 2.013196 | 18.71678 | 1 | 1 | 2 | 4 | 4 | 4 | 82918.8 | 2777.849 | 3141.181 | 24.59993 | 70.13543 | 3116.276 | 283.2979 | 442.067 | 4.768978 | 72.91775 | 118.7612 | 2607.364 | - | - | - | - | - | - | - | -
IPE 600 | 600 | 220 | 12 | 19 | 24 | - | 122.4478 | 155.9844 | - | 562 | 514 | M27 | 110/113 | 130 | - | - | 55 | 0 | 2.014796 | 16.45433 | 1 | 1 | 1 | 4 | 4 | 4 | 92083.4 | 3069.447 | 3512.4 | 24.29685 | 83.78443 | 3387.337 | 307.9398 | 485.6493 | 4.660029 | 78.11775 | 165.4167 | 2845.527 | - | - | - | - | - | - | - | -
IPE O 600 | 610 | 224 | 15 | 24 | 24 | - | 154.4601 | 196.7644 | - | 562 | 514 | M27 | 113/116 | 134 | - | - | 56 | 0 | 2.044796 | 13.23835 | 1 | 1 | 1 | 2 | 4 | 4 | 118302.1 | 3878.756 | 4471.039 | 24.52014 | 104.3644 | 4520.75 | 403.6384 | 640.0834 | 4.793271 | 91.11775 | 318.1283 | 3859.573 | - | - | - | - | - | - | - | -
IPE 750 x 137 | 753 | 263 | 11.5 | 17 | 17 | - | 137.0499 | 174.5858 | - | 719 | 685 | M27 | 102 | 173 | - | - | 65.75 | 0 | 2.505814 | 18.28396 | 1 | 2 | 3 | 4 | 4 | 4 | 159877.5 | 4246.414 | 4865.162 | 30.26141 | 92.9008 | 5165.868 | 392.8417 | 614.0769 | 5.439603 | 65.41674 | 137.0896 | 6980.082 | - | - | - | - | - | - | - | -
IPE 750 x 147 | 753 | 265 | 13.2 | 17 | 17 | - | 147.1787 | 187.4888 | - | 719 | 685 | M27 | 103 | 175 | - | - | 66.25 | 0 | 2.510414 | 17.05691 | 1 | 1 | 2 | 4 | 4 | 4 | 166064.2 | 4410.736 | 5109.894 | 29.76119 | 105.4128 | 5289.44 | 399.203 | 630.8115 | 5.3115 | 67.11674 | 161.5333 | 7140.538 | - | - | - | - | - | - | - | -
IPE 750 x 173 | 762 | 267 | 14.4 | 21.6 | 17 | - | 173.7456 | 221.332 | - | 718.8 | 684.8 | M27 | 104 | 177 | - | - | 66.75 | 0 | 2.534014 | 14.58462 | 1 | 1 | 1 | 4 | 4 | 4 | 205825 | 5402.231 | 6218.277 | 30.49488 | 116.4424 | 6873.436 | 514.8641 | 809.912 | 5.572689 | 77.51674 | 273.5843 | 9390.941 | - | - | - | - | - | - | - | -
IPE 750 x 196 | 770 | 268 | 15.6 | 25.4 | 17 | - | 196.8937 | 250.82 | - | 719.2 | 685.2 | M27 | 106 | 178 | - | - | 67 | 0 | 2.551614 | 12.95935 | 1 | 1 | 1 | 4 | 4 | 4 | 240280.2 | 6241.044 | 7174.178 | 30.95123 | 127.2744 | 8175.013 | 610.0756 | 958.798 | 5.709041 | 86.31674 | 408.8555 | 11294.65 | - | - | - | - | - | - | - | -

## Flessione
Dati relativi alla trave
g2= | 2 | kN/m | L= | 5 | m
qk= | 3 | kN/m
Dati relativi alla sezione trasversale
IPE | 200 |  | S | 275
h= | 200 | mm | g1= | 0.2236002 | kN/m
b= | 100 | mm | A= | 2848.411 | mm2
tw= | 5.6 | mm
tf= | 8.5 | mm
r= | 12 | mm
| Iy | Wel | Wpl | i | Av
| [mm4] | [mm3] | [mm3] | [mm] | [mm2]
y | 19431662.0 | 194316.6 | 220638.6 | 82.59498 | 1400.011
z | 1423680.0 | 28473.6 | 44612.16 | 22.35656 | 1823.611
Classificazione
- anima
| c/t= | 28.39286 | < | 66.55797 | 1
- ala
| c/t= | 4.141176 | < | 8.319746 | 1
|  |  | Sezione in classe |  | 1
Verifica a flessione
gM0= | 1.05
qy,d= | 7.39068 | kN/m
Vy,Ed= | 18.4767 | kN
My,Ed= | 23.09588 | kNm
- verifica plastica
Wy,pl= | 220638.6 | mm3
My,pl,Rd= | 57.78631 | kNm
| My,Ed/My,pl,Rd= | 0.3996773
- verifica elastica
Wy,el= | 194316.6 | mm3
My,el,Rd= | 50.89245 | kNm
| My,Ed/My,el,Rd= | 0.4538174
Verifica a taglio
gM0= | 1.05
qy,d= | 7.39068 | kN/m
VEd,y= | 18.4767 | kN
MEd,y= | 23.09588 | kNm
Av,y= | 1400.011 | mm2
Vy,c,Rd= | 211.6967 | kN
| Vy,Ed/Vy,c,Rd= | 0.08727911
r= | 0
My,V,Rd= | 57.78631 | kNm

## PF
Dati relativi alla trave
g2= | 2 | kN/m | L= | 5 | m
qk= | 3 | kN/m | Nk= | 300 | kN
Dati relativi alla sezione trasversale
IPE | 200 |  | S | 275
h= | 200 | mm | g1= | 0.2236002 | kN/m
b= | 100 | mm | A= | 2848.411 | mm2
tw= | 5.6 | mm
tf= | 8.5 | mm
r= | 12 | mm
| Iy | Wel | Wpl | i | Av
| [mm4] | [mm3] | [mm3] | [mm] | [mm2]
y | 19431662.0 | 194316.6 | 220638.6 | 82.59498 | 1400.011
z | 1423680.0 | 28473.6 | 44612.16 | 22.35656 | 1823.611
Classificazione
- anima
| c/t= | 28.39286 | < | 30.50574 | 1
- ala
| c/t= | 4.141176 | < | 12.94183 | 1
|  |  | Sezione in classe |  | 1
Verifica a presso-flessione
gM0= | 1.05
qy,d= | 7.39068 | kN/m
NEd= | 450 | kN
Vy,Ed= | 18.4767 | kN
My,Ed= | 23.09588 | kNm
- verifica plastica
Wy,pl= | 220638.6 | mm3
My,pl,Rd= | 57.78631 | kNm
n= | 0.6032072
a= | 0.4031759
My,N,Rd= | 28.7185 | kNm
|  | My,Ed/My,N,Rd= | 0.8042161
- verifica elastica
Wy,el= | 194316.6 | mm3
My,el,Rd= | 50.89245 | kNm
Nc,Rd= | 746.0123 | kN
|  | NEd/Nc,Rd+My,Ed/My,el,Rd= | 1.057025

## FlesDev
Dati relativi alla trave
g2= | 2 | kN/m | L= | 5 | m
qk= | 3 | kN/m | Nk= | 300 | kN
|  |  | i= | 0.05
Dati relativi alla sezione trasversale
IPE | 200 |  | S | 275
h= | 200 | mm | g1= | 0.2236002 | kN/m
b= | 100 | mm | A= | 2848.411 | mm2
tw= | 5.6 | mm
tf= | 8.5 | mm
r= | 12 | mm
| Iy | Wel | Wpl | i | Av
| [mm4] | [mm3] | [mm3] | [mm] | [mm2]
y | 19431662.0 | 194316.6 | 220638.6 | 82.59498 | 1400.011
z | 1423680.0 | 28473.6 | 44612.16 | 22.35656 | 1823.611
Classificazione
- anima
| c/t= | 28.39286 | < | 66.55797 | 1
- ala
| c/t= | 4.141176 | < | 8.319746 | 1
|  |  | Sezione in classe |  | 1
SLU: Verifica a flessione
gM0= | 1.05 |  | NEd= | 450 | kN
qy,d= | 7.381459 | kN/m | qz,d= | 0.3283398 | kN/m
Vy,Ed= | 18.45365 | kN | Vz,Ed= | 0.8208496 | kN
My,Ed= | 23.06706 | kNm | Mz,Ed= | 1.026062 | kNm
- verifica plastica
Wy,pl= | 220638.6 | mm3 | Wz,pl= | 44612.16 | mm3
My,pl,Rd= | 57.78631 | kNm | Mz,pl,Rd= | 11.68414 | kNm
n= | 0.6032072
a= | 0.4031759
My,N,Rd= | 28.7185 | kNm | Mz,N,Rd= | 5.164539 | kNm
|  |  |  | (My,Ed/My,N,Rd)2+(Mz,Ed/Mz,N,Rd)5n= | 0.652792
- verifica elastica
Wy,el= | 194316.6 | mm3 | Wz,el= | 28473.6 | mm3
My,el,Rd= | 50.89245 | kNm | Mz,el,Rd= | 7.457372 | kNm
Nc,Rd= | 746.0123 | kN
|  |  |  | NEd/Nc,Rd+My,Ed/My,el,Rd+My,Ed/My,el,Rd= | 1.194049
SLE: Verifica di deformabilità
qy,max= | 5.217083 | kN/m | qz,max= | 0.2608541 | kN/m
dy,max= | 10.40441 | mm | dz,max= | 7.100433 | mm
dmax= | 12.59634 | mm | dmax/L= | 0.002519268
qy,2= | 2.996257 | kN/m | qy,2= | 0.1498129 | kN/m
dy,max= | 5.975423 | mm | dz,max= | 4.077896 | mm
dmax= | 7.234287 | mm | dmax/L= | 0.001446857